## Feuil1
FICHE TECHNIQUE |  |  |  | ABSORBANTS TOUS LIQUIDES
|  |  |  | Date de Création FT : | 2008-01-02 | Date Modification FT: | 2022-04-01
Rouleaux absorbants double épaisseur "Spécial Tous Liquides" ref : TL4638LBDE
Type | Hydrophile
épaisseur | Double
Finition | 1 voile de renfort + 1 film protecteur
Qualité | Anti-peluches sur les 2 faces
Couleur | Gris
Prédécoupé | OUI
Composition | 98 % polypropylène, <1% agent tensioactif, <1% colorant
Application | Tous liquides, huiles, eau, produits chimiques
Utilisation | Absorbent tous les liquides (hydrocarbures, eau, produits chimiques non agressifs etc.). En préventif : facilité et rapidité de mise en place grâce à sa très grande légèreté et à son faible encombrement. En curatif : poser le rouleau le long ou sous une machine pour absorber une fuite goutte à goutte ou un débordement.
Référence | Dimensions | Grammage | Nombre de m² | Conditionnement | Poids (net) Kg | Poids (brut) Kg | Absorption Selon Norme NF T90-361
TL4638LBDE | 46 m x 38 cm | 310 g/m² | 17.48 | 1 rouleau/sac | 5.42 | 6.12 | 108.1832
100% en polypropylène, les rouleaux pour tous liquides offrent une importante capacité d’absorption et une réduction immédiate des pollutions. Absorbant de couleur grise masquant la salissure, pour une utilisation prolongée avant destruction. Rouleau absorbant tous liquides avec voile double face pour une haute résistance aux déchirures, même saturé de liquide. Distribution facilitée grâce au système de prédécoupe du rouleau.
Destruction par incinération avec un taux de résidus inférieur à 0,02% de cendres